## Tabelle1
Merkmal |  | Prüfverfahren | Einheit | PmB 25/55-65 |  | PmB 25/55-55 |  | 45/80-65
|  | ÖNORM |  | Klasse | Wertebereich | Klasse | Wertebereich | Klasse | Wertebereich
Penetration bei 25°C |  | EN 1426 | 0,1 mm | 3 | 25 bis 55 | 3 | 25 bis 55 | 4 | 45 bis 80
Erweichungspunkt |  | EN 1427 | °C | 5 | ≥ 65 | 7 | ≥ 55 | 5 | ≥ 65
Kohäsion | Kraft-Duktilität oder | EN 13703 | J/cm² | 7 | ≥ 3(10 °C) | 7 | ≥ 3(10 °C) | 2 | ≥ 3 (5°C)
EN 13589
| Vialit-Pendel | EN 13588 | J/cm² | – | – | – | – | – | –
Dauerhaftigkeit (Beständigkeit gegen Verhärtung, EN 12607-1) | Masseänderung | EN 12607-1 | % | 3 | ≤ 0,5 | 3 | ≤ 0,5 | 3 | ≤ 0,5
| Verbleibende Penetration | EN 1426 | % | 7 | ≥ 60 | 7 | ≥ 60 | 7 | ≥ 60
| Anstieg Erweichungspunkt | EN 1427 | °C | 3 | ≤ 10 | 3 | ≤ 10 | 3 | ≤ 10
Flammpunkt |  | EN ISO 2592 | °C | 2 | ≥ 250 | 2 | ≥ 250 | 2 | ≥ 250
Regionale Eigenschaften | Brechpunkt nach Fraaß | EN 12593 | °C | 6 | ≤ –12 | 5 | ≤ –10 | 8 | ≤ –18
| Elastische Rückstellung (25°C) | EN 13398 | % | 3 | ≥ 70 | 5 | ≥ 50 | 2 | ≥ 80
| Elastische Rückstellung (10°C) | EN 13398 | % | 0 | KA | 0 | KA | 0 | KA
Zusätzliche Eigenschaften | Plastizitätsspanne | EN 14023:2009, Abschnitt 5.2.8.4 | °C | 0 | KA | 0 | KA | 0 | KA
| Abfall Erweichungspunkt nach EN 12607-1 | EN 1427 | °C | 0 | KA | 0 | KA | 0 | KA
| Elastische Rückstellung (25°C) nach EN 12607-1 | EN 13398 | % | 3 | ≥ 60 | 4 | ≥ 50 | 2 | ≥ 70
| Elastische Rückstellung (10°C) nach EN 12607-1 | EN 13398 | % | 0 | KA | 0 | KA | 0 | KA
| Lagerbeständigkeit Differenz der Erweichungspunkte | EN 13399 | °C | 2 | ≤ 5 | 2 | ≤ 5 | 2 | ≤ 5
EN 1427
| Lagerbeständigkeit Differenz der Penetrationen | EN 13399 | 0,1 mm | 0 | KA | 0 | KA | 0 | KA
EN 1426